## Sheet1
产品规格书
规 格 | Cable #20×1C+#30×2C+YB OD=4.0
文件编号 | FHSPRD003
一、构造图
二、芯线
| 芯线项目 |  | 绝缘色相 | 芯线项目 | 绝缘色相
| 芯线2 |  | 白,红 | 芯线1 | 黑色
三、构造表
| 项目 |  |  | 规格
| 芯线 |  |  | 芯线1 20AWG |  | 芯线2 30AWG
| 导 体 | 材质 |  | 镀锡铜绞线
|  | 规格 |  | 26/0.16+0.01mm -0.01mm |  | 7/0.10+0.005mm -0.005mm
|  | 绞距 |  | 38±2mm |  | 6.5±1mm
|  | 绞向 |  | S
|  | 外径 |  | 约0.94mm |  | 约0.30mm
|  | 截面积 |  | 约0.523mm2 |  | 约0.55mm2
| 绝 缘 体 | 材质 |  | PVC
|  | 标准厚度 |  | 0.23mm |  | 约0.4mm
|  | 外径 |  | 1.4±0.1mm |  | 1.1±0.1mm
|  | 同心率 |  | 80%以上
|  | 色相 |  | 黑，白，红
| 集 合 | 集合排列 |  | 如构造图
|  | 集合构造 |  | 2C
|  | 填充 |  | 棉线填充
|  | 集合外径 |  | 约2.8mm
| 缠绕 | 缠绕材质 |  | 镀锡铜线
|  | 构成 |  | 46/0.13TA
|  | 缠绕后外径 |  | 约3.1mm
| 外 被 | 材质 |  | 弹性PVC料
|  | 标准厚度 |  | 0.45mm
|  | 外径 |  | 4.0±0.2mm
|  | 同心率 |  | 80%
|  | 色相 |  | 黑色
四、特性
| 项目 |  |  | 规格
| 额定电压温度 |  |  | 300V 80℃
| 绝缘电阻 |  |  | 20℃ , DC500V 10MΩ-Km 以上
| 最大导体电阻(20℃, Ω/KM) |  |  | 30AWG | 20℃ 361Ω/Km 以下
|  |  |  | 20AWG | 20℃ 35.2Ω/Km 以下
| 绝缘体常温伸长率 |  |  | 100%以上
| 绝缘体常温抗张强度 |  |  | 1.05Kgf/mm2 以上
| 绝缘体老化伸长率残余率 |  |  | 65%以上
| 绝缘体老化抗张残余率 |  |  | 70%以上
| 外被体常温伸长率 |  |  | 100%以上
| 外被体常温抗张强度 |  |  | 1.05Kgf/mm2 以上
| 外被体老化伸长率残余率 |  |  | 65%以上
| 外被体老化后抗张残余率 |  |  | 70%以上
| 最大允许电流 |  |  | 2.7A
| 使用温度 |  |  | ‐20℃～80℃
| 耐电压 |  |  | AC水中2000V/Min
| 低温试验 |  |  | PASS
| 热变形试验 |  |  | PASS
| 火花试验 |  |  | 3KV/0.15Sec.
五、印字 | 无
无
六、油墨
无
七、备注
线材符合电线电缆和软线的参考标准(UL1581)及电气布线及其试验方法(UL758)标准要求，及我公司提出的实验方法
线材环保符合ROHS最新版规定
确保弯折：5000次，
摇摆测试要求：120g吊重，速度10次/分，次数5000次
制定：朱重华 |  | 审核： |  | 核准： 发行单位:
芯线1
缠绕
外被
芯线2